## Database
Elemente in Database: | 260
Elemente mit aktiven Filtern: | 80
Number of Measurement | Experiment | Process | Usable | Dataset | Audio | Currency I [A] | Time [ms] | Eintauchmaß p [mm] | Hub h [mm] | Forced Error Type | Coaxial Offset [mm] | Tilt [°] | Notes
169 | V12_2602 | SW | Yes | iO | Yes | 390 | 60 | 2 | 2 | iO |  |  | WeldMic Sensitivity = 6 (WMS); Absaugung aus für Mic
170 | V12_2602 | SW | Yes | iO | Yes | 390 | 60 | 2 | 2 | iO |  |  | WeldMic Sensitivity = 6 (WMS); Absaugung aus für Mic
171 | V12_2602 | SW | Yes | iO | Yes | 390 | 60 | 2 | 2 | iO |  |  | WeldMic Sensitivity = 6 (WMS); Absaugung aus für Mic
172 | V12_2602 | SW | Yes | iO | Yes | 390 | 60 | 2 | 2 | iO |  |  | WeldMic Sensitivity = 6 (WMS); Absaugung aus für Mic
173 | V12_2602 | SW | Yes | iO | Yes | 390 | 60 | 2 | 2 | iO |  |  | WeldMic Sensitivity = 6 (WMS); Absaugung aus für Mic
174 | V12_2602 | SW | Yes | iO | Yes | 390 | 60 | 2 | 2 | iO |  |  | WeldMic Sensitivity = 6 (WMS); Absaugung aus für Mic
175 | V12_2602 | SW | Yes | iO | Yes | 390 | 60 | 2 | 2 | iO |  |  | WeldMic Sensitivity = 6 (WMS); Absaugung aus für Mic
176 | V12_2602 | SW | Yes | iO | Yes | 390 | 60 | 2 | 2 | iO |  |  | WeldMic Sensitivity = 6 (WMS); Absaugung aus für Mic
177 | V12_2602 | SW | Yes | iO | Yes | 390 | 60 | 2 | 2 | iO |  |  | WeldMic Sensitivity = 6 (WMS); Absaugung aus für Mic
178 | V12_2602 | SW | Yes | iO | Yes | 390 | 60 | 2 | 2 | iO |  |  | WeldMic Sensitivity = 6 (WMS); Absaugung aus für Mic
179 | V12_2602 | SW | Yes | iO | Yes | 390 | 60 | 2 | 2 | iO |  |  | WeldMic Sensitivity = 6 (WMS); Absaugung aus für Mic
180 | V12_2602 | SW | Yes | iO | Yes | 390 | 60 | 2 | 2 | iO |  |  | WeldMic Sensitivity = 6 (WMS); Absaugung aus für Mic
181 | V12_2602 | SW | Yes | iO | Yes | 390 | 60 | 2 | 2 | iO |  |  | WeldMic Sensitivity = 6 (WMS); Absaugung aus für Mic
182 | V12_2602 | SW | Yes | iO | Yes | 390 | 60 | 2 | 2 | iO |  |  | WeldMic Sensitivity = 6 (WMS); Absaugung aus für Mic
183 | V12_2602 | SW | Yes | iO | Yes | 390 | 60 | 2 | 2 | iO |  |  | WeldMic Sensitivity = 6 (WMS); Absaugung aus für Mic
184 | V12_2602 | SW | Yes | iO | Yes | 390 | 60 | 2 | 2 | iO |  |  | WeldMic Sensitivity = 6 (WMS); Absaugung aus für Mic
185 | V12_2602 | SW | Yes | iO | Yes | 390 | 60 | 2 | 2 | iO |  |  | WeldMic Sensitivity = 6 (WMS); Absaugung aus für Mic
186 | V12_2602 | SW | Yes | iO | Yes | 390 | 60 | 2 | 2 | iO |  |  | WeldMic Sensitivity = 6 (WMS); Absaugung aus für Mic
187 | V12_2602 | SW | Yes | iO | Yes | 390 | 60 | 2 | 2 | iO |  |  | WeldMic Sensitivity = 6 (WMS); Absaugung aus für Mic
188 | V12_2602 | SW | Yes | iO | Yes | 390 | 60 | 2 | 2 | iO |  |  | WeldMic Sensitivity = 6 (WMS); Absaugung aus für Mic
189 | V12_2602 | SW | Yes | niO | Yes | 390 | 60 | 2 | 2 | oil |  |  | WeldMic Sensitivity = 6 (WMS); Absaugung aus für Mic
190 | V12_2602 | SW | Yes | niO | Yes | 390 | 60 | 2 | 2 | oil |  |  | WeldMic Sensitivity = 6 (WMS); Absaugung aus für Mic
191 | V12_2602 | SW | Yes | niO | Yes | 390 | 60 | 2 | 2 | oil |  |  | WeldMic Sensitivity = 6 (WMS); Absaugung aus für Mic
192 | V12_2602 | SW | Yes | niO | Yes | 390 | 60 | 2 | 2 | oil |  |  | WeldMic Sensitivity = 6 (WMS); Absaugung aus für Mic
193 | V12_2602 | SW | Yes | niO | Yes | 390 | 60 | 2 | 2 | oil |  |  | WeldMic Sensitivity = 6 (WMS); Absaugung aus für Mic
194 | V12_2602 | SW | Yes | niO | Yes | 390 | 60 | 2 | 2 | oil |  |  | WeldMic Sensitivity = 6 (WMS); Absaugung aus für Mic
195 | V12_2602 | SW | Yes | niO | Yes | 390 | 60 | 2 | 2 | oil |  |  | WeldMic Sensitivity = 6 (WMS); Absaugung aus für Mic
196 | V12_2602 | SW | Yes | niO | Yes | 390 | 60 | 2 | 2 | oil |  |  | WeldMic Sensitivity = 6 (WMS); Absaugung aus für Mic
197 | V12_2602 | SW | Yes | niO | Yes | 390 | 60 | 2 | 2 | oil |  |  | WeldMic Sensitivity = 6 (WMS); Absaugung aus für Mic
198 | V12_2602 | SW | Yes | niO | Yes | 390 | 60 | 2 | 2 | oil |  |  | WeldMic Sensitivity = 6 (WMS); Absaugung aus für Mic
199 | V12_2602 | SW | Yes | niO | Yes | 390 | 60 | 2 | 2 | oil |  |  | WeldMic Sensitivity = 6 (WMS); Absaugung aus für Mic
200 | V12_2602 | SW | Yes | niO | Yes | 390 | 60 | 2 | 2 | oil |  |  | WeldMic Sensitivity = 6 (WMS); Absaugung aus für Mic
201 | V12_2602 | SW | Yes | niO | Yes | 390 | 60 | 2 | 2 | oil |  |  | WeldMic Sensitivity = 6 (WMS); Absaugung aus für Mic
202 | V12_2602 | SW | Yes | niO | Yes | 390 | 60 | 2 | 2 | oil |  |  | WeldMic Sensitivity = 6 (WMS); Absaugung aus für Mic
203 | V12_2602 | SW | Yes | niO | Yes | 390 | 60 | 2 | 2 | oil |  |  | WeldMic Sensitivity = 6 (WMS); Absaugung aus für Mic
204 | V12_2602 | SW | Yes | niO | Yes | 390 | 60 | 2 | 2 | oil |  |  | WeldMic Sensitivity = 6 (WMS); Absaugung aus für Mic
205 | V12_2602 | SW | Yes | niO | Yes | 390 | 60 | 2 | 2 | oil |  |  | WeldMic Sensitivity = 6 (WMS); Absaugung aus für Mic
206 | V12_2602 | SW | Yes | niO | Yes | 390 | 60 | 2 | 2 | oil |  |  | WeldMic Sensitivity = 6 (WMS); Absaugung aus für Mic
207 | V12_2602 | SW | Yes | niO | Yes | 390 | 60 | 2 | 2 | oil |  |  | WeldMic Sensitivity = 6 (WMS); Absaugung aus für Mic
208 | V12_2602 | SW | Yes | niO | Yes | 390 | 60 | 2 | 2 | oil |  |  | WeldMic Sensitivity = 6 (WMS); Absaugung aus für Mic
209 | V12_2602 | SW | Yes | niO | Yes | 390 | 60 | 2 | 2 | offset | 3 |  | WeldMic Sensitivity = 6 (WMS); Absaugung aus für Mic
210 | V12_2602 | SW | Yes | niO | Yes | 390 | 60 | 2 | 2 | offset | 3 |  | WeldMic Sensitivity = 6 (WMS); Absaugung aus für Mic
211 | V12_2602 | SW | Yes | niO | Yes | 390 | 60 | 2 | 2 | offset | 3 |  | WeldMic Sensitivity = 6 (WMS); Absaugung aus für Mic
212 | V12_2602 | SW | Yes | niO | Yes | 390 | 60 | 2 | 2 | offset | 3 |  | WeldMic Sensitivity = 6 (WMS); Absaugung aus für Mic
213 | V12_2602 | SW | Yes | niO | Yes | 390 | 60 | 2 | 2 | offset | 3 |  | WeldMic Sensitivity = 6 (WMS); Absaugung aus für Mic
214 | V12_2602 | SW | Yes | niO | Yes | 390 | 60 | 2 | 2 | offset | 3 |  | WeldMic Sensitivity = 6 (WMS); Absaugung aus für Mic
215 | V12_2602 | SW | Yes | niO | Yes | 390 | 60 | 2 | 2 | offset | 3 |  | WeldMic Sensitivity = 6 (WMS); Absaugung aus für Mic
216 | V12_2602 | SW | Yes | niO | Yes | 390 | 60 | 2 | 2 | offset | 3 |  | WeldMic Sensitivity = 6 (WMS); Absaugung aus für Mic
217 | V12_2602 | SW | Yes | niO | Yes | 390 | 60 | 2 | 2 | offset | 3 |  | WeldMic Sensitivity = 6 (WMS); Absaugung aus für Mic
218 | V12_2602 | SW | Yes | niO | Yes | 390 | 60 | 2 | 2 | offset | 3 |  | WeldMic Sensitivity = 6 (WMS); Absaugung aus für Mic
219 | V13_0703 | SW | Yes | iO | Yes | 390 | 60 | 2 | 2 | iO |  |  | WeldMic Sensitivity = 6 (WMS); Absaugung aus für Mic
220 | V13_0703 | SW | Yes | iO | Yes | 390 | 60 | 2 | 2 | iO |  |  | WeldMic Sensitivity = 6 (WMS); Absaugung aus für Mic
221 | V13_0703 | SW | Yes | iO | Yes | 390 | 60 | 2 | 2 | iO |  |  | WeldMic Sensitivity = 6 (WMS); Absaugung aus für Mic
222 | V13_0703 | SW | Yes | iO | Yes | 390 | 60 | 2 | 2 | iO |  |  | WeldMic Sensitivity = 6 (WMS); Absaugung aus für Mic
223 | V13_0703 | SW | Yes | iO | Yes | 390 | 60 | 2 | 2 | iO |  |  | WeldMic Sensitivity = 6 (WMS); Absaugung aus für Mic
224 | V13_0703 | SW | Yes | iO | Yes | 390 | 60 | 2 | 2 | iO |  |  | WeldMic Sensitivity = 6 (WMS); Absaugung aus für Mic
225 | V13_0703 | SW | Yes | iO | Yes | 390 | 60 | 2 | 2 | iO |  |  | WeldMic Sensitivity = 6 (WMS); Absaugung aus für Mic
226 | V13_0703 | SW | Yes | iO | Yes | 390 | 60 | 2 | 2 | iO |  |  | WeldMic Sensitivity = 6 (WMS); Absaugung aus für Mic
227 | V13_0703 | SW | Yes | iO | Yes | 390 | 60 | 2 | 2 | iO |  |  | WeldMic Sensitivity = 6 (WMS); Absaugung aus für Mic
228 | V13_0703 | SW | Yes | iO | Yes | 390 | 60 | 2 | 2 | iO |  |  | WeldMic Sensitivity = 6 (WMS); Absaugung aus für Mic
229 | V13_0703 | SW | Yes | iO | Yes | 390 | 60 | 2 | 2 | iO |  |  | WeldMic Sensitivity = 6 (WMS); Absaugung aus für Mic
230 | V13_0703 | SW | Yes | iO | Yes | 390 | 60 | 2 | 2 | iO |  |  | WeldMic Sensitivity = 6 (WMS); Absaugung aus für Mic
231 | V13_0703 | SW | Yes | iO | Yes | 390 | 60 | 2 | 2 | iO |  |  | WeldMic Sensitivity = 6 (WMS); Absaugung aus für Mic
232 | V13_0703 | SW | Yes | iO | Yes | 390 | 60 | 2 | 2 | iO |  |  | WeldMic Sensitivity = 6 (WMS); Absaugung aus für Mic
233 | V13_0703 | SW | Yes | iO | Yes | 390 | 60 | 2 | 2 | iO |  |  | WeldMic Sensitivity = 6 (WMS); Absaugung aus für Mic
234 | V13_0703 | SW | Yes | iO | Yes | 390 | 60 | 2 | 2 | iO |  |  | WeldMic Sensitivity = 6 (WMS); Absaugung aus für Mic
235 | V13_0703 | SW | Yes | iO | Yes | 390 | 60 | 2 | 2 | iO |  |  | WeldMic Sensitivity = 6 (WMS); Absaugung aus für Mic
236 | V13_0703 | SW | Yes | iO | Yes | 390 | 60 | 2 | 2 | iO |  |  | WeldMic Sensitivity = 6 (WMS); Absaugung aus für Mic
237 | V13_0703 | SW | Yes | iO | Yes | 390 | 60 | 2 | 2 | iO |  |  | WeldMic Sensitivity = 6 (WMS); Absaugung aus für Mic
238 | V13_0703 | SW | Yes | iO | Yes | 390 | 60 | 2 | 2 | iO |  |  | WeldMic Sensitivity = 6 (WMS); Absaugung aus für Mic
239 | V13_0703 | SW | Yes | niO | Yes | 390 | 60 | 2 | 2 | oil |  |  | WeldMic Sensitivity = 6 (WMS); Absaugung aus für Mic
240 | V13_0703 | SW | Yes | niO | Yes | 390 | 60 | 2 | 2 | oil |  |  | WeldMic Sensitivity = 6 (WMS); Absaugung aus für Mic
241 | V13_0703 | SW | Yes | niO | Yes | 390 | 60 | 2 | 2 | oil |  |  | WeldMic Sensitivity = 6 (WMS); Absaugung aus für Mic
242 | V13_0703 | SW | Yes | niO | Yes | 390 | 60 | 2 | 2 | oil |  |  | WeldMic Sensitivity = 6 (WMS); Absaugung aus für Mic
243 | V13_0703 | SW | Yes | niO | Yes | 390 | 60 | 2 | 2 | oil |  |  | WeldMic Sensitivity = 6 (WMS); Absaugung aus für Mic
244 | V13_0703 | SW | Yes | niO | Yes | 390 | 60 | 2 | 2 | oil |  |  | WeldMic Sensitivity = 6 (WMS); Absaugung aus für Mic
245 | V13_0703 | SW | Yes | niO | Yes | 390 | 60 | 2 | 2 | oil |  |  | WeldMic Sensitivity = 6 (WMS); Absaugung aus für Mic
246 | V13_0703 | SW | Yes | niO | Yes | 390 | 60 | 2 | 2 | oil |  |  | WeldMic Sensitivity = 6 (WMS); Absaugung aus für Mic
247 | V13_0703 | SW | Yes | niO | Yes | 390 | 60 | 2 | 2 | oil |  |  | WeldMic Sensitivity = 6 (WMS); Absaugung aus für Mic
248 | V13_0703 | SW | Yes | niO | Yes | 390 | 60 | 2 | 2 | oil |  |  | WeldMic Sensitivity = 6 (WMS); Absaugung aus für Mic
249 | V13_0703 | SW | Yes | niO | Yes | 390 | 60 | 2 | 2 | oil |  |  | WeldMic Sensitivity = 6 (WMS); Absaugung aus für Mic
250 | V13_0703 | SW | Yes | niO | Yes | 390 | 60 | 2 | 2 | oil |  |  | WeldMic Sensitivity = 6 (WMS); Absaugung aus für Mic
251 | V13_0703 | SW | Yes | niO | Yes | 390 | 60 | 2 | 2 | oil |  |  | WeldMic Sensitivity = 6 (WMS); Absaugung aus für Mic
252 | V13_0703 | SW | Yes | niO | Yes | 390 | 60 | 2 | 2 | oil |  |  | WeldMic Sensitivity = 6 (WMS); Absaugung aus für Mic
253 | V13_0703 | SW | Yes | niO | Yes | 390 | 60 | 2 | 2 | oil |  |  | WeldMic Sensitivity = 6 (WMS); Absaugung aus für Mic
254 | V13_0703 | SW | Yes | niO | Yes | 390 | 60 | 2 | 2 | oil |  |  | WeldMic Sensitivity = 6 (WMS); Absaugung aus für Mic
255 | V13_0703 | SW | Yes | niO | Yes | 390 | 60 | 2 | 2 | oil |  |  | WeldMic Sensitivity = 6 (WMS); Absaugung aus für Mic
256 | V13_0703 | SW | Yes | niO | Yes | 390 | 60 | 2 | 2 | oil |  |  | WeldMic Sensitivity = 6 (WMS); Absaugung aus für Mic
257 | V13_0703 | SW | Yes | niO | Yes | 390 | 60 | 2 | 2 | oil |  |  | WeldMic Sensitivity = 6 (WMS); Absaugung aus für Mic
258 | V13_0703 | SW | Yes | niO | Yes | 390 | 60 | 2 | 2 | oil |  |  | WeldMic Sensitivity = 6 (WMS); Absaugung aus für Mic
259 | V14_1803 | SW | Yes | niO | No | 390 | 60 | 2 | 2 | offset | 3 |  | WeldMic Sensitivity = 6 (WMS); Absaugung aus für Mic
260 | V14_1803 | SW | Yes | niO | No | 390 | 60 | 2 | 2 | offset | 3 |  | WeldMic Sensitivity = 6 (WMS); Absaugung aus für Mic
261 | V14_1803 | SW | Yes | niO | No | 390 | 60 | 2 | 2 | offset | 3 |  | WeldMic Sensitivity = 6 (WMS); Absaugung aus für Mic
262 | V14_1803 | SW | Yes | niO | No | 390 | 60 | 2 | 2 | offset | 3 |  | WeldMic Sensitivity = 6 (WMS); Absaugung aus für Mic
263 | V14_1803 | SW | Yes | niO | No | 390 | 60 | 2 | 2 | offset | 3 |  | WeldMic Sensitivity = 6 (WMS); Absaugung aus für Mic
264 | V14_1803 | SW | Yes | niO | No | 390 | 60 | 2 | 2 | offset | 3 |  | WeldMic Sensitivity = 6 (WMS); Absaugung aus für Mic
265 | V14_1803 | SW | Yes | niO | No | 390 | 60 | 2 | 2 | offset | 3 |  | WeldMic Sensitivity = 6 (WMS); Absaugung aus für Mic
266 | V14_1803 | SW | Yes | niO | No | 390 | 60 | 2 | 2 | offset | 3 |  | WeldMic Sensitivity = 6 (WMS); Absaugung aus für Mic
267 | V14_1803 | SW | Yes | niO | No | 390 | 60 | 2 | 2 | offset | 3 |  | WeldMic Sensitivity = 6 (WMS); Absaugung aus für Mic
268 | V14_1803 | SW | Yes | niO | No | 390 | 60 | 2 | 2 | offset | 3 |  | WeldMic Sensitivity = 6 (WMS); Absaugung aus für Mic
269 | V14_1803 | SW | Yes | niO | No | 390 | 60 | 2 | 2 | offset | 3 |  | WeldMic Sensitivity = 6 (WMS); Absaugung aus für Mic
270 | V14_1803 | SW | Yes | niO | No | 390 | 60 | 2 | 2 | offset | 3 |  | WeldMic Sensitivity = 6 (WMS); Absaugung aus für Mic
271 | V14_1803 | SW | Yes | niO | No | 390 | 60 | 2 | 2 | offset | 3 |  | WeldMic Sensitivity = 6 (WMS); Absaugung aus für Mic
272 | V14_1803 | SW | Yes | niO | No | 390 | 60 | 2 | 2 | offset | 3 |  | WeldMic Sensitivity = 6 (WMS); Absaugung aus für Mic
273 | V14_1803 | SW | Yes | niO | No | 390 | 60 | 2 | 2 | offset | 3 |  | WeldMic Sensitivity = 6 (WMS); Absaugung aus für Mic
274 | V14_1803 | SW | Yes | niO | No | 390 | 60 | 2 | 2 | offset | 3 |  | WeldMic Sensitivity = 6 (WMS); Absaugung aus für Mic
275 | V14_1803 | SW | Yes | niO | No | 390 | 60 | 2 | 2 | offset | 3 |  | WeldMic Sensitivity = 6 (WMS); Absaugung aus für Mic
276 | V14_1803 | SW | Yes | niO | No | 390 | 60 | 2 | 2 | offset | 3 |  | WeldMic Sensitivity = 6 (WMS); Absaugung aus für Mic
277 | V14_1803 | SW | Yes | niO | No | 390 | 60 | 2 | 2 | offset | 3 |  | WeldMic Sensitivity = 6 (WMS); Absaugung aus für Mic
278 | V14_1803 | SW | Yes | niO | No | 390 | 60 | 2 | 2 | offset | 3 |  | WeldMic Sensitivity = 6 (WMS); Absaugung aus für Mic
279 | V14_1803 | SW | Yes | niO | No | 390 | 60 | 2 | 2 | offset | 3 |  | WeldMic Sensitivity = 6 (WMS); Absaugung aus für Mic
280 | V14_1803 | SW | Yes | niO | No | 390 | 60 | 2 | 2 | offset | 3 |  | WeldMic Sensitivity = 6 (WMS); Absaugung aus für Mic
281 | V14_1803 | SW | Yes | niO | No | 390 | 60 | 2 | 2 | offset | 3 |  | WeldMic Sensitivity = 6 (WMS); Absaugung aus für Mic
282 | V14_1803 | SW | Yes | niO | No | 390 | 60 | 2 | 2 | offset | 3 |  | WeldMic Sensitivity = 6 (WMS); Absaugung aus für Mic
283 | V14_1803 | SW | Yes | niO | No | 390 | 60 | 2 | 2 | offset | 3 |  | WeldMic Sensitivity = 6 (WMS); Absaugung aus für Mic
284 | V14_1803 | SW | Yes | niO | No | 390 | 60 | 2 | 2 | offset | 3 |  | WeldMic Sensitivity = 6 (WMS); Absaugung aus für Mic
285 | V14_1803 | SW | Yes | niO | No | 390 | 60 | 2 | 2 | offset | 3 |  | WeldMic Sensitivity = 6 (WMS); Absaugung aus für Mic
286 | V14_1803 | SW | Yes | niO | No | 390 | 60 | 2 | 2 | offset | 3 |  | WeldMic Sensitivity = 6 (WMS); Absaugung aus für Mic
287 | V14_1803 | SW | Yes | niO | No | 390 | 60 | 2 | 2 | offset | 3 |  | WeldMic Sensitivity = 6 (WMS); Absaugung aus für Mic
288 | V14_1803 | SW | Yes | niO | No | 390 | 60 | 2 | 2 | offset | 3 |  | WeldMic Sensitivity = 6 (WMS); Absaugung aus für Mic
289 | V14_1803 | SW | Yes | niO | No | 390 | 60 | 2 | 2 | Tilt |  | 20 | WeldMic Sensitivity = 6 (WMS); Absaugung aus für Mic
290 | V14_1803 | SW | Yes | niO | No | 390 | 60 | 2 | 2 | Tilt |  | 20 | WeldMic Sensitivity = 6 (WMS); Absaugung aus für Mic
291 | V14_1803 | SW | Yes | niO | No | 390 | 60 | 2 | 2 | Tilt |  | 20 | WeldMic Sensitivity = 6 (WMS); Absaugung aus für Mic
292 | V14_1803 | SW | Yes | niO | No | 390 | 60 | 2 | 2 | Tilt |  | 20 | WeldMic Sensitivity = 6 (WMS); Absaugung aus für Mic
293 | V14_1803 | SW | Yes | niO | No | 390 | 60 | 2 | 2 | Tilt |  | 20 | WeldMic Sensitivity = 6 (WMS); Absaugung aus für Mic
294 | V14_1803 | SW | Yes | niO | No | 390 | 60 | 2 | 2 | Tilt |  | 20 | WeldMic Sensitivity = 6 (WMS); Absaugung aus für Mic
295 | V14_1803 | SW | Yes | niO | No | 390 | 60 | 2 | 2 | Tilt |  | 20 | WeldMic Sensitivity = 6 (WMS); Absaugung aus für Mic
296 | V14_1803 | SW | Yes | niO | No | 390 | 60 | 2 | 2 | Tilt |  | 20 | WeldMic Sensitivity = 6 (WMS); Absaugung aus für Mic
297 | V14_1803 | SW | Yes | niO | No | 390 | 60 | 2 | 2 | Tilt |  | 20 | WeldMic Sensitivity = 6 (WMS); Absaugung aus für Mic
298 | V14_1803 | SW | Yes | niO | No | 390 | 60 | 2 | 2 | Tilt |  | 20 | WeldMic Sensitivity = 6 (WMS); Absaugung aus für Mic
299 | V14_1803 | SW | Yes | niO | No | 390 | 60 | 2 | 2 | Tilt |  | 20 | WeldMic Sensitivity = 6 (WMS); Absaugung aus für Mic
300 | V14_1803 | SW | Yes | niO | No | 390 | 60 | 2 | 2 | Tilt |  | 20 | WeldMic Sensitivity = 6 (WMS); Absaugung aus für Mic
301 | V14_1803 | SW | Yes | niO | No | 390 | 60 | 2 | 2 | Tilt |  | 20 | WeldMic Sensitivity = 6 (WMS); Absaugung aus für Mic
302 | V14_1803 | SW | Yes | niO | No | 390 | 60 | 2 | 2 | Tilt |  | 20 | WeldMic Sensitivity = 6 (WMS); Absaugung aus für Mic
303 | V14_1803 | SW | Yes | niO | No | 390 | 60 | 2 | 2 | Tilt |  | 20 | WeldMic Sensitivity = 6 (WMS); Absaugung aus für Mic
304 | V14_1803 | SW | Yes | niO | No | 390 | 60 | 2 | 2 | Tilt |  | 20 | WeldMic Sensitivity = 6 (WMS); Absaugung aus für Mic
305 | V14_1803 | SW | Yes | niO | No | 390 | 60 | 2 | 2 | Tilt |  | 20 | WeldMic Sensitivity = 6 (WMS); Absaugung aus für Mic
306 | V14_1803 | SW | Yes | niO | No | 390 | 60 | 2 | 2 | Tilt |  | 20 | WeldMic Sensitivity = 6 (WMS); Absaugung aus für Mic
307 | V14_1803 | SW | Yes | niO | No | 390 | 60 | 2 | 2 | Tilt |  | 20 | WeldMic Sensitivity = 6 (WMS); Absaugung aus für Mic
308 | V14_1803 | SW | Yes | niO | No | 390 | 60 | 2 | 2 | Tilt |  | 20 | WeldMic Sensitivity = 6 (WMS); Absaugung aus für Mic
309 | V14_1803 | SW | Yes | niO | No | 390 | 60 | 2 | 2 | Tilt |  | 20 | WeldMic Sensitivity = 6 (WMS); Absaugung aus für Mic
310 | V14_1803 | SW | Yes | niO | No | 390 | 60 | 2 | 2 | Tilt |  | 20 | WeldMic Sensitivity = 6 (WMS); Absaugung aus für Mic
311 | V14_1803 | SW | Yes | niO | No | 390 | 60 | 2 | 2 | Tilt |  | 20 | WeldMic Sensitivity = 6 (WMS); Absaugung aus für Mic
312 | V14_1803 | SW | Yes | niO | No | 390 | 60 | 2 | 2 | Tilt |  | 20 | WeldMic Sensitivity = 6 (WMS); Absaugung aus für Mic
313 | V14_1803 | SW | Yes | niO | No | 390 | 60 | 2 | 2 | Tilt |  | 20 | WeldMic Sensitivity = 6 (WMS); Absaugung aus für Mic
314 | V14_1803 | SW | Yes | niO | No | 390 | 60 | 2 | 2 | Tilt |  | 20 | WeldMic Sensitivity = 6 (WMS); Absaugung aus für Mic
315 | V14_1803 | SW | Yes | niO | No | 390 | 60 | 2 | 2 | Tilt |  | 20 | WeldMic Sensitivity = 6 (WMS); Absaugung aus für Mic
316 | V14_1803 | SW | Yes | niO | No | 390 | 60 | 2 | 2 | Tilt |  | 20 | WeldMic Sensitivity = 6 (WMS); Absaugung aus für Mic
317 | V14_1803 | SW | Yes | niO | Yes | 390 | 60 | 2 | 2 | Tilt |  | 20 | WeldMic Sensitivity = 6 (WMS); Absaugung aus für Mic
318 | V14_1803 | SW | Yes | niO | Yes | 390 | 60 | 2 | 2 | Tilt |  | 20 | WeldMic Sensitivity = 6 (WMS); Absaugung aus für Mic
319 | V15_2603 | SW | Yes | niO | Yes | 390 | 60 | 2 | 2 | offset | 3 |  | WeldMic Sensitivity = 6 (WMS); Absaugung aus für Mic
320 | V15_2603 | SW | Yes | niO | Yes | 390 | 60 | 2 | 2 | offset | 3 |  | WeldMic Sensitivity = 6 (WMS); Absaugung aus für Mic
321 | V15_2603 | SW | Yes | niO | Yes | 390 | 60 | 2 | 2 | offset | 3 |  | WeldMic Sensitivity = 6 (WMS); Absaugung aus für Mic
322 | V15_2603 | SW | Yes | niO | Yes | 390 | 60 | 2 | 2 | offset | 3 |  | WeldMic Sensitivity = 6 (WMS); Absaugung aus für Mic
323 | V15_2603 | SW | Yes | niO | Yes | 390 | 60 | 2 | 2 | offset | 3 |  | WeldMic Sensitivity = 6 (WMS); Absaugung aus für Mic
324 | V15_2603 | SW | Yes | niO | Yes | 390 | 60 | 2 | 2 | offset | 3 |  | WeldMic Sensitivity = 6 (WMS); Absaugung aus für Mic
325 | V15_2603 | SW | Yes | niO | Yes | 390 | 60 | 2 | 2 | offset | 3 |  | WeldMic Sensitivity = 6 (WMS); Absaugung aus für Mic
326 | V15_2603 | SW | Yes | niO | Yes | 390 | 60 | 2 | 2 | offset | 3 |  | WeldMic Sensitivity = 6 (WMS); Absaugung aus für Mic
327 | V15_2603 | SW | Yes | niO | Yes | 390 | 60 | 2 | 2 | offset | 3 |  | WeldMic Sensitivity = 6 (WMS); Absaugung aus für Mic
328 | V15_2603 | SW | Yes | niO | Yes | 390 | 60 | 2 | 2 | offset | 3 |  | WeldMic Sensitivity = 6 (WMS); Absaugung aus für Mic
329 | V15_2603 | SW | Yes | niO | Yes | 390 | 60 | 2 | 2 | offset | 3 |  | WeldMic Sensitivity = 6 (WMS); Absaugung aus für Mic
330 | V15_2603 | SW | Yes | niO | Yes | 390 | 60 | 2 | 2 | offset | 3 |  | WeldMic Sensitivity = 6 (WMS); Absaugung aus für Mic
331 | V15_2603 | SW | Yes | niO | Yes | 390 | 60 | 2 | 2 | offset | 3 |  | WeldMic Sensitivity = 6 (WMS); Absaugung aus für Mic
332 | V15_2603 | SW | Yes | niO | Yes | 390 | 60 | 2 | 2 | offset | 3 |  | WeldMic Sensitivity = 6 (WMS); Absaugung aus für Mic
333 | V15_2603 | SW | Yes | niO | Yes | 390 | 60 | 2 | 2 | offset | 3 |  | WeldMic Sensitivity = 6 (WMS); Absaugung aus für Mic
334 | V15_2603 | SW | Yes | niO | Yes | 390 | 60 | 2 | 2 | offset | 3 |  | WeldMic Sensitivity = 6 (WMS); Absaugung aus für Mic
335 | V15_2603 | SW | Yes | niO | Yes | 390 | 60 | 2 | 2 | offset | 3 |  | WeldMic Sensitivity = 6 (WMS); Absaugung aus für Mic
336 | V15_2603 | SW | Yes | niO | Yes | 390 | 60 | 2 | 2 | offset | 3 |  | WeldMic Sensitivity = 6 (WMS); Absaugung aus für Mic
337 | V15_2603 | SW | Yes | niO | Yes | 390 | 60 | 2 | 2 | offset | 3 |  | WeldMic Sensitivity = 6 (WMS); Absaugung aus für Mic
338 | V15_2603 | SW | Yes | niO | Yes | 390 | 60 | 2 | 2 | offset | 3 |  | WeldMic Sensitivity = 6 (WMS); Absaugung aus für Mic
339 | V15_2603 | SW | Yes | niO | Yes | 390 | 60 | 2 | 2 | offset | 3 |  | WeldMic Sensitivity = 6 (WMS); Absaugung aus für Mic
340 | V15_2603 | SW | Yes | niO | Yes | 390 | 60 | 2 | 2 | offset | 3 |  | WeldMic Sensitivity = 6 (WMS); Absaugung aus für Mic
341 | V15_2603 | SW | Yes | niO | Yes | 390 | 60 | 2 | 2 | offset | 3 |  | WeldMic Sensitivity = 6 (WMS); Absaugung aus für Mic
342 | V15_2603 | SW | Yes | niO | Yes | 390 | 60 | 2 | 2 | offset | 3 |  | WeldMic Sensitivity = 6 (WMS); Absaugung aus für Mic
343 | V15_2603 | SW | Yes | niO | Yes | 390 | 60 | 2 | 2 | offset | 3 |  | WeldMic Sensitivity = 6 (WMS); Absaugung aus für Mic
344 | V15_2603 | SW | Yes | niO | Yes | 390 | 60 | 2 | 2 | offset | 3 |  | WeldMic Sensitivity = 6 (WMS); Absaugung aus für Mic
345 | V15_2603 | SW | Yes | niO | Yes | 390 | 60 | 2 | 2 | offset | 3 |  | WeldMic Sensitivity = 6 (WMS); Absaugung aus für Mic
346 | V15_2603 | SW | Yes | niO | Yes | 390 | 60 | 2 | 2 | offset | 3 |  | WeldMic Sensitivity = 6 (WMS); Absaugung aus für Mic
347 | V15_2603 | SW | Yes | niO | Yes | 390 | 60 | 2 | 2 | offset | 3 |  | WeldMic Sensitivity = 6 (WMS); Absaugung aus für Mic
348 | V16_0304 | SW | Yes | iO | Yes | 390 | 60 | 2 | 2 | iO |  |  | WeldMic Sensitivity = 6 (WMS); Absaugung aus für Mic
349 | V16_0304 | SW | Yes | iO | Yes | 390 | 60 | 2 | 2 | iO |  |  | WeldMic Sensitivity = 6 (WMS); Absaugung aus für Mic
350 | V16_0304 | SW | Yes | iO | Yes | 390 | 60 | 2 | 2 | iO |  |  | WeldMic Sensitivity = 6 (WMS); Absaugung aus für Mic
351 | V16_0304 | SW | Yes | iO | Yes | 390 | 60 | 2 | 2 | iO |  |  | WeldMic Sensitivity = 6 (WMS); Absaugung aus für Mic
352 | V16_0304 | SW | Yes | iO | Yes | 390 | 60 | 2 | 2 | iO |  |  | WeldMic Sensitivity = 6 (WMS); Absaugung aus für Mic
353 | V16_0304 | SW | Yes | iO | Yes | 390 | 60 | 2 | 2 | iO |  |  | WeldMic Sensitivity = 6 (WMS); Absaugung aus für Mic
354 | V16_0304 | SW | Yes | iO | Yes | 390 | 60 | 2 | 2 | iO |  |  | WeldMic Sensitivity = 6 (WMS); Absaugung aus für Mic
355 | V16_0304 | SW | Yes | iO | Yes | 390 | 60 | 2 | 2 | iO |  |  | WeldMic Sensitivity = 6 (WMS); Absaugung aus für Mic
356 | V16_0304 | SW | Yes | iO | Yes | 390 | 60 | 2 | 2 | iO |  |  | WeldMic Sensitivity = 6 (WMS); Absaugung aus für Mic
357 | V16_0304 | SW | Yes | iO | Yes | 390 | 60 | 2 | 2 | iO |  |  | WeldMic Sensitivity = 6 (WMS); Absaugung aus für Mic
358 | V16_0304 | SW | Yes | niO | Yes | 390 | 60 | 2 | 2 | offset | 3 |  | WeldMic Sensitivity = 6 (WMS); Absaugung aus für Mic
359 | V16_0304 | SW | Yes | niO | Yes | 390 | 60 | 2 | 2 | offset | 3 |  | WeldMic Sensitivity = 6 (WMS); Absaugung aus für Mic
360 | V16_0304 | SW | Yes | niO | Yes | 390 | 60 | 2 | 2 | offset | 3 |  | WeldMic Sensitivity = 6 (WMS); Absaugung aus für Mic
361 | V16_0304 | SW | Yes | niO | Yes | 390 | 60 | 2 | 2 | offset | 3 |  | WeldMic Sensitivity = 6 (WMS); Absaugung aus für Mic
362 | V16_0304 | SW | Yes | niO | Yes | 390 | 60 | 2 | 2 | offset | 3 |  | WeldMic Sensitivity = 6 (WMS); Absaugung aus für Mic
363 | V16_0304 | SW | Yes | niO | Yes | 390 | 60 | 2 | 2 | offset | 3 |  | WeldMic Sensitivity = 6 (WMS); Absaugung aus für Mic
364 | V16_0304 | SW | Yes | niO | Yes | 390 | 60 | 2 | 2 | offset | 3 |  | WeldMic Sensitivity = 6 (WMS); Absaugung aus für Mic
365 | V16_0304 | SW | Yes | niO | Yes | 390 | 60 | 2 | 2 | offset | 3 |  | WeldMic Sensitivity = 6 (WMS); Absaugung aus für Mic
366 | V16_0304 | SW | Yes | niO | Yes | 390 | 60 | 2 | 2 | offset | 3 |  | WeldMic Sensitivity = 6 (WMS); Absaugung aus für Mic
367 | V16_0304 | SW | Yes | niO | Yes | 390 | 60 | 2 | 2 | offset | 3 |  | WeldMic Sensitivity = 6 (WMS); Absaugung aus für Mic
368 | V16_0304 | SW | Yes | niO | Yes | 390 | 60 | 2 | 2 | offset | 3 |  | WeldMic Sensitivity = 6 (WMS); Absaugung aus für Mic
369 | V16_0304 | SW | Yes | niO | Yes | 390 | 60 | 2 | 2 | Tilt |  | 20 | WeldMic Sensitivity = 6 (WMS); Absaugung aus für Mic
370 | V16_0304 | SW | Yes | niO | Yes | 390 | 60 | 2 | 2 | Tilt |  | 20 | WeldMic Sensitivity = 6 (WMS); Absaugung aus für Mic
371 | V16_0304 | SW | Yes | niO | Yes | 390 | 60 | 2 | 2 | Tilt |  | 20 | WeldMic Sensitivity = 6 (WMS); Absaugung aus für Mic
372 | V16_0304 | SW | Yes | niO | Yes | 390 | 60 | 2 | 2 | Tilt |  | 20 | WeldMic Sensitivity = 6 (WMS); Absaugung aus für Mic
373 | V16_0304 | SW | Yes | niO | Yes | 390 | 60 | 2 | 2 | Tilt |  | 20 | WeldMic Sensitivity = 6 (WMS); Absaugung aus für Mic
374 | V16_0304 | SW | Yes | niO | No | 390 | 60 | 2 | 2 | Tilt |  | 20 | WeldMic Sensitivity = ca. 70 (wegen Neustart reset); Absaugung aus für Mic
375 | V16_0304 | SW | Yes | niO | Yes | 390 | 60 | 2 | 2 | Tilt |  | 20 | WeldMic Sensitivity = 6 (WMS); Absaugung aus für Mic
376 | V16_0304 | SW | Yes | niO | Yes | 390 | 60 | 2 | 2 | Tilt |  | 20 | WeldMic Sensitivity = 6 (WMS); Absaugung aus für Mic
377 | V16_0304 | SW | Yes | niO | Yes | 390 | 60 | 2 | 2 | Tilt |  | 20 | WeldMic Sensitivity = 6 (WMS); Absaugung aus für Mic
378 | V16_0304 | SW | Yes | niO | Yes | 390 | 60 | 2 | 2 | Tilt |  | 20 | WeldMic Sensitivity = 6 (WMS); Absaugung aus für Mic
379 | V16_0304 | SW | Yes | niO | Yes | 390 | 60 | 2 | 2 | Tilt |  | 20 | WeldMic Sensitivity = 6 (WMS); Absaugung aus für Mic
380 | V16_0304 | SW | Yes | niO | Yes | 390 | 60 | 2 | 2 | Tilt |  | 20 | WeldMic Sensitivity = 6 (WMS); Absaugung aus für Mic
381 | V16_0304 | SW | Yes | niO | Yes | 390 | 60 | 2 | 2 | Tilt |  | 20 | WeldMic Sensitivity = 6 (WMS); Absaugung aus für Mic
382 | V16_0304 | SW | Yes | niO | Yes | 390 | 60 | 2 | 2 | Tilt |  | 20 | WeldMic Sensitivity = 6 (WMS); Absaugung aus für Mic
383 | V16_0304 | SW | Yes | niO | Yes | 390 | 60 | 2 | 2 | Tilt |  | 20 | WeldMic Sensitivity = 6 (WMS); Absaugung aus für Mic
384 | V16_0304 | SW | Yes | niO | Yes | 390 | 60 | 2 | 2 | Tilt |  | 20 | WeldMic Sensitivity = 6 (WMS); Absaugung aus für Mic
385 | V16_0304 | SW | Yes | niO | Yes | 390 | 60 | 2 | 2 | Tilt |  | 20 | WeldMic Sensitivity = 6 (WMS); Absaugung aus für Mic
386 | V16_0304 | SW | Yes | niO | Yes | 390 | 60 | 2 | 2 | Tilt |  | 20 | WeldMic Sensitivity = 6 (WMS); Absaugung aus für Mic
387 | V16_0304 | SW | Yes | niO | Yes | 390 | 60 | 2 | 2 | Tilt |  | 20 | WeldMic Sensitivity = 6 (WMS); Absaugung aus für Mic
388 | V16_0304 | SW | Yes | niO | Yes | 390 | 60 | 2 | 2 | Tilt |  | 20 | WeldMic Sensitivity = 6 (WMS); Absaugung aus für Mic
389 | V16_0304 | SW | Yes | niO | Yes | 390 | 60 | 2 | 2 | Tilt |  | 20 | WeldMic Sensitivity = 6 (WMS); Absaugung aus für Mic
390 | V16_0304 | SW | Yes | niO | Yes | 390 | 60 | 2 | 2 | Tilt |  | 20 | WeldMic Sensitivity = 6 (WMS); Absaugung aus für Mic
391 | V16_0304 | SW | Yes | niO | Yes | 390 | 60 | 2 | 2 | Tilt |  | 20 | WeldMic Sensitivity = 6 (WMS); Absaugung aus für Mic
392 | V16_0304 | SW | Yes | niO | Yes | 390 | 60 | 2 | 2 | Tilt |  | 20 | WeldMic Sensitivity = 6 (WMS); Absaugung aus für Mic
393 | V16_0304 | SW | Yes | niO | Yes | 390 | 60 | 2 | 2 | Tilt |  | 20 | WeldMic Sensitivity = 6 (WMS); Absaugung aus für Mic
394 | V16_0304 | SW | Yes | niO | Yes | 390 | 60 | 2 | 2 | Tilt |  | 20 | WeldMic Sensitivity = 6 (WMS); Absaugung aus für Mic
395 | V16_0304 | SW | Yes | niO | Yes | 390 | 60 | 2 | 2 | Tilt |  | 20 | WeldMic Sensitivity = 6 (WMS); Absaugung aus für Mic
396 | V16_0304 | SW | Yes | niO | Yes | 390 | 60 | 2 | 2 | Tilt |  | 20 | WeldMic Sensitivity = 6 (WMS); Absaugung aus für Mic
397 | V16_0304 | SW | Yes | niO | Yes | 390 | 60 | 2 | 2 | Tilt |  | 20 | WeldMic Sensitivity = 6 (WMS); Absaugung aus für Mic
398 | V16_0304 | SW | Yes | niO | Yes | 390 | 60 | 2 | 2 | Tilt |  | 20 | WeldMic Sensitivity = 6 (WMS); Absaugung aus für Mic
399 | V16_0304 | SW | Yes | niO | Yes | 390 | 60 | 2 | 2 | Tilt |  | 20 | WeldMic Sensitivity = 6 (WMS); Absaugung aus für Mic
400 | V16_0304 | SW | Yes | niO | Yes | 390 | 60 | 2 | 2 | Tilt |  | 20 | WeldMic Sensitivity = 6 (WMS); Absaugung aus für Mic
401 | V16_0304 | SW | Yes | niO | Yes | 390 | 60 | 2 | 2 | Tilt |  | 20 | WeldMic Sensitivity = 6 (WMS); Absaugung aus für Mic
402 | V16_0304 | SW | Yes | niO | Yes | 390 | 60 | 2 | 2 | Tilt |  | 20 | WeldMic Sensitivity = 6 (WMS); Absaugung aus für Mic
403 | V16_0304 | SW | Yes | niO | Yes | 390 | 60 | 2 | 2 | Tilt |  | 20 | WeldMic Sensitivity = 6 (WMS); Absaugung aus für Mic
404 | V16_0304 | SW | Yes | niO | Yes | 390 | 60 | 2 | 2 | Tilt |  | 20 | WeldMic Sensitivity = 6 (WMS); Absaugung aus für Mic
405 | V16_0304 | SW | Yes | niO | Yes | 390 | 60 | 2 | 2 | Tilt |  | 20 | WeldMic Sensitivity = 6 (WMS); Absaugung aus für Mic
406 | V16_0304 | SW | Yes | niO | Yes | 390 | 60 | 2 | 2 | Tilt |  | 20 | WeldMic Sensitivity = 6 (WMS); Absaugung aus für Mic
407 | V16_0304 | SW | Yes | niO | Yes | 390 | 60 | 2 | 2 | Tilt |  | 20 | WeldMic Sensitivity = 6 (WMS); Absaugung aus für Mic
408 | V16_0304 | SW | Yes | niO | Yes | 390 | 60 | 2 | 2 | Tilt |  | 20 | WeldMic Sensitivity = 6 (WMS); Absaugung aus für Mic
409 | V16_0304 | SW | Yes | niO | Yes | 390 | 60 | 2 | 2 | Tilt |  | 20 | WeldMic Sensitivity = 6 (WMS); Absaugung aus für Mic
410 | V16_0304 | SW | Yes | niO | Yes | 390 | 60 | 2 | 2 | Tilt |  | 20 | WeldMic Sensitivity = 6 (WMS); Absaugung aus für Mic
411 | V16_0304 | SW | Yes | niO | Yes | 390 | 60 | 2 | 2 | Tilt |  | 20 | WeldMic Sensitivity = 6 (WMS); Absaugung aus für Mic
412 | V16_0304 | SW | Yes | niO | Yes | 390 | 60 | 2 | 2 | Tilt |  | 20 | WeldMic Sensitivity = 6 (WMS); Absaugung aus für Mic
413 | V16_0304 | SW | Yes | niO | Yes | 390 | 60 | 2 | 2 | Tilt |  | 20 | WeldMic Sensitivity = 6 (WMS); Absaugung aus für Mic
414 | V16_0304 | SW | Yes | niO | Yes | 390 | 60 | 2 | 2 | Tilt |  | 20 | WeldMic Sensitivity = 6 (WMS); Absaugung aus für Mic
415 | V16_0304 | SW | Yes | niO | Yes | 390 | 60 | 2 | 2 | Tilt |  | 20 | WeldMic Sensitivity = 6 (WMS); Absaugung aus für Mic
416 | V16_0304 | SW | Yes | niO | Yes | 390 | 60 | 2 | 2 | Tilt |  | 20 | WeldMic Sensitivity = 6 (WMS); Absaugung aus für Mic
417 | V16_0304 | SW | Yes | niO | Yes | 390 | 60 | 2 | 2 | Tilt |  | 20 | WeldMic Sensitivity = 6 (WMS); Absaugung aus für Mic
418 | V16_0304 | SW | Yes | niO | Yes | 390 | 60 | 2 | 2 | Tilt |  | 20 | WeldMic Sensitivity = 6 (WMS); Absaugung aus für Mic
419 | V17_0804 | SW | Yes | niO | Yes | 390 | 60 | 2 | 2 | oil |  |  | WeldMic Sensitivity = 6 (WMS); Absaugung aus für Mic
420 | V17_0804 | SW | Yes | niO | Yes | 390 | 60 | 2 | 2 | oil |  |  | WeldMic Sensitivity = 6 (WMS); Absaugung aus für Mic
421 | V17_0804 | SW | Yes | niO | Yes | 390 | 60 | 2 | 2 | oil |  |  | WeldMic Sensitivity = 6 (WMS); Absaugung aus für Mic
422 | V17_0804 | SW | Yes | niO | Yes | 390 | 60 | 2 | 2 | oil |  |  | WeldMic Sensitivity = 6 (WMS); Absaugung aus für Mic
423 | V17_0804 | SW | Yes | niO | Yes | 390 | 60 | 2 | 2 | oil |  |  | WeldMic Sensitivity = 6 (WMS); Absaugung aus für Mic
424 | V17_0804 | SW | Yes | niO | Yes | 390 | 60 | 2 | 2 | oil |  |  | WeldMic Sensitivity = 6 (WMS); Absaugung aus für Mic
425 | V17_0804 | SW | Yes | niO | Yes | 390 | 60 | 2 | 2 | oil |  |  | WeldMic Sensitivity = 6 (WMS); Absaugung aus für Mic
426 | V17_0804 | SW | Yes | niO | Yes | 390 | 60 | 2 | 2 | oil |  |  | WeldMic Sensitivity = 6 (WMS); Absaugung aus für Mic
427 | V17_0804 | SW | Yes | niO | Yes | 390 | 60 | 2 | 2 | oil |  |  | WeldMic Sensitivity = 6 (WMS); Absaugung aus für Mic
428 | V17_0804 | SW | Yes | niO | Yes | 390 | 60 | 2 | 2 | oil |  |  | WeldMic Sensitivity = 6 (WMS); Absaugung aus für Mic